## Hoja 1
MPS020 | m² |  | Pavimento de césped sintético.
Pavimento de césped sintético, de cuatro tonos de color verde y marrón, compuesto de mechones rectos monofilamento Dogbone DB Shape de 3/8" de fibra 100% polietileno resistente a los rayos UV, 5200/8 decitex, 120 micras de espesor y mechones rectos texturizados de 3/8" de fibra 100% polipropileno resistente a los rayos UV, 3000/6 decitex, 110 micras de espesor, tejidos sobre base de polipropileno drenante reforzada con una capa de fieltro, con termofijado y sellado con látex, de 25 mm de altura de pelo, 27 mm de altura total de moqueta, 2280 g/m² y 16800 mechones/m²; banda de unión de geotextil de polipropileno, de 300 mm de anchura y adhesivo de poliuretano bicomponente, lastrado con 5 kg/m² de árido silíceo, de granulometría comprendida entre 0,4 y 0,8 mm; para uso en urbanismo y ocio. El precio no incluye la superficie base.
Código |  | Unidad |  | Descripción | Rendimiento | Precio unitario | Importe
1 |  |  |  | Materiales
mt47cit230b |  | m² |  | Césped sintético, de cuatro tonos de color verde y marrón, compuesto de mechones rectos monofilamento Dogbone DB Shape de 3/8" de fibra 100% polietileno resistente a los rayos UV, 5200/8 decitex, 120 micras de espesor y mechones rectos texturizados de 3/8" de fibra 100% polipropileno resistente a los rayos UV, 3000/6 decitex, 110 micras de espesor, tejidos sobre base de polipropileno drenante reforzada con una capa de fieltro, con termofijado y sellado con látex, de 25 mm de altura de pelo, 27 mm de altura total de moqueta, 2280 g/m² y 16800 mechones/m², suministrado en rollos. | 1.04 | 17.39 | 18.09
mt47cit250d |  | m |  | Banda de unión de geotextil de polipropileno, de 300 mm de anchura, suministrada en rollos. | 0.42 | 1.08 | 0.45
mt47cit260a |  | kg |  | Adhesivo de poliuretano bicomponente. | 0.3 | 4.4 | 1.32
mt47cit004a |  | kg |  | Árido silíceo, de granulometría comprendida entre 0,4 y 0,8 mm, suministrado en sacos. | 5 | 0.15 | 0.75
[5 empty] | Subtotal materiales: |  | 20.61
2 |  |  |  | Equipo y maquinaria
mq07cel010 |  | h |  | Carretilla elevadora diesel de doble tracción de 8 t. | 0.239 | 28.06 | 6.71
[5 empty] | Subtotal equipo y maquinaria: |  | 6.71
3 |  |  |  | Mano de obra
mo041 |  | h |  | Oficial 1ª construcción de obra civil. | 0.22 | 23.1 | 5.08
mo087 |  | h |  | Ayudante construcción de obra civil. | 0.275 | 21.94 | 6.03
[5 empty] | Subtotal mano de obra: |  | 11.11
4 |  |  |  | Costes directos complementarios
|  | % |  | Costes directos complementarios | 2 | 38.43 | 0.77
Coste de mantenimiento decenal: 39,20€ en los primeros 10 años. |  |  |  |  | Costes directos (1+2+3+4): |  | 39.2