## Hoja 1
ECS020 | m | Dintel.
Dintel de granito Gris Mondariz de sección rectangular labrada de 10x20 cm, acabado aserrado en las caras vistas, con los cantos matados, recibido con mortero de cal industrial, color Natural, M-5, suministrado en sacos, para formación de hueco en muro de cantería, y rejuntado entre piezas y de las uniones con los muros con mortero de juntas cementoso mejorado, tipo CG2 W A, según UNE-EN 13888, con absorción de agua reducida y resistencia elevada a la abrasión, color Blanco.
Código |  |  | Unidad | Descripción |  | Rendimiento |  | Precio unitario | Importe
1 |  |  |  | Materiales
mt06jdl020aa |  |  | m | Dintel de granito Gris Mondariz de sección rectangular labrada de 10x20 cm, acabado aserrado en las caras vistas, con los cantos matados, según UNE-EN 771-6. |  | 1 |  | 17.66 | 17.66
mt08aaa010a |  |  | m³ | Agua. |  | 0.004 |  | 1.5 | 0.01
mt09mcu010aab |  |  | t | Mortero industrial para albañilería, de cal, color Natural, categoría M-5 (resistencia a compresión 5 N/mm²), compuesto de cal hidráulica natural, tipo NHL 3,5, según UNE-EN 459-1 y áridos silíceos seleccionados, suministrado en sacos, según UNE-EN 998-2. |  | 0.018 |  | 247.23 | 4.45
mt09mcw050ba |  |  | kg | Mortero de juntas cementoso mejorado, tipo CG2 W A, según UNE-EN 13888, con absorción de agua reducida y resistencia elevada a la abrasión, color Blanco, compuesto de cemento blanco, cemento gris, áridos calcáreos, resinas sintéticas, aditivos orgánicos e inorgánicos específicos y pigmentos minerales, con muy bajo contenido de sustancias orgánicas volátiles (VOC), extrafino e impermeable al agua, para rejuntado de todo tipo de piezas cerámicas y piedras naturales, para juntas de hasta 3 mm. |  | 0.095 |  | 1.23 | 0.12
[6 empty] | Subtotal materiales: |  |  | 22.24
2 |  |  |  | Mano de obra
mo022 |  |  | h | Oficial 1ª colocador de piedra natural. |  | 0.567 |  | 22.13 | 12.55
mo060 |  |  | h | Ayudante colocador de piedra natural. |  | 0.615 |  | 21.02 | 12.93
[6 empty] | Subtotal mano de obra: |  |  | 25.48
3 |  |  |  | Costes directos complementarios
|  |  | % | Costes directos complementarios |  | 2 |  | 47.72 | 0.95
Coste de mantenimiento decenal: 3,41€ en los primeros 10 años. | [5 empty] | Costes directos (1+2+3): |  |  | 48.67
Referencia y título de la norma |  |  |  |  | Aplicabilidad(a) |  | Obligatoriedad(b) |  | Sistema(c)
EN 771-6:2011+A1:2015 |  |  |  |  | 842016 |  | 842017 |  | 2+/4
Especificación de piezas para fábrica de albañilería. Parte 6: Piezas de albañilería de piedra natural.
EN 998-2:2016 |  |  |  |  | 1182020 |  | 1182020 |  | 2+/4
Especificaciones de los morteros para albañilería. Parte 2: Morteros para albañilería
(a) Fecha de aplicabilidad de la norma armonizada
(b) Fecha en que finaliza el período de coexistencia
(c) Sistema de evaluación y verificación de la constancia de las prestaciones