## Hoja 1
FLA035 | m² | Fachada de paneles sándwich aislantes, de acero, "ACH".
Fachada de paneles sándwich acústicos de acero galvanizado, modelo PF1 100 M AC "ACH", de 100 mm de espesor y 1150 mm de anchura, formados por cara exterior de chapa lisa acabado prelacado, Granite Standard, RC3 y RUV4, según UNE-EN 10169, de 0,6 mm de espesor, alma aislante de lana de roca de densidad media 120 kg/m³ y cara interior de chapa nervada acabado prelacado, Granite Standard, de 0,5 mm mm de espesor, con perforaciones de 3 mm de diámetro, conductividad térmica 0,37 W/(mK), Euroclase A2-s1, d0 de reacción al fuego según UNE-EN 13501-1 con 36 dB de índice global de reducción acústica, Rw, proporcionando una reducción del nivel global ponderado de presión de ruido aéreo de 36,1 dBA y coeficiente de absorción acústica medio 0,85, según UNE-EN ISO 354, colocados en posición vertical y fijados mecánicamente con sistema de fijación oculta a una estructura portante o auxiliar. Incluso accesorios de fijación de los paneles y cinta flexible de butilo, adhesiva por ambas caras, para el sellado de estanqueidad de los solapes entre paneles sándwich. El precio no incluye la estructura soporte ni la resolución de puntos singulares.
Código |  | Unidad | Descripción | Rendimiento | Precio unitario | Importe
1 |  |  | Materiales
mt12ppa011Ozb |  | m² | Panel sándwich acústico de acero galvanizado, modelo PF1 100 M AC "ACH", de 100 mm de espesor y 1150 mm de anchura, formado por cara exterior de chapa lisa acabado prelacado, Granite Standard, RC3 y RUV4, según UNE-EN 10169, de 0,6 mm de espesor, alma aislante de lana de roca de densidad media 120 kg/m³ y cara interior de chapa nervada acabado prelacado, Granite Standard, de 0,5 mm mm de espesor, con perforaciones de 3 mm de diámetro, conductividad térmica 0,37 W/(mK), Euroclase A2-s1, d0 de reacción al fuego según UNE-EN 13501-1 con 36 dB de índice global de reducción acústica, Rw, proporcionando una reducción del nivel global ponderado de presión de ruido aéreo de 36,1 dBA y coeficiente de absorción acústica medio 0,85, según UNE-EN ISO 354; para fachadas y particiones. | 1.05 | 60.94 | 63.99
mt12ppa100c |  | Ud | Kit de accesorios de fijación, para paneles sándwich aislantes "ACH", en fachadas. | 0.2 | 10 | 2
mt13dcp020a |  | m | Cinta flexible de butilo, adhesiva por ambas caras, para el sellado de estanqueidad de los solapes entre paneles sándwich. | 2 | 2.05 | 4.1
|  |  |  | Subtotal materiales: |  | 70.09
2 |  |  | Mano de obra
mo051 |  | h | Oficial 1ª montador de cerramientos industriales. | 0.27 | 22 | 5.94
mo098 |  | h | Ayudante montador de cerramientos industriales. | 0.27 | 20.34 | 5.49
|  |  |  | Subtotal mano de obra: |  | 11.43
3 |  |  | Costes directos complementarios
|  | % | Costes directos complementarios | 2 | 81.52 | 1.63
Coste de mantenimiento decenal: 11,72€ en los primeros 10 años. |  |  |  | Costes directos (1+2+3): |  | 83.15