## Hoja 1
NAR020 | m² |  | Sistema Thermocal "DBBLOK" de aislamiento térmico y revestimiento mineral de fachadas.
Aislamiento térmico y revestimiento mineral de fachadas, por su cara exterior, con el sistema Thermocal "DBBLOK", formado por una capa de mortero de revoco aislante térmico y acústico, Thermocal, de 20 mm de espesor, aplicado mediante proyección mecánica con un rendimiento de 15 kg/m², y una capa de mortero monocapa de cal, Ibercal Master 450 Thermo, acabado fratasado, color a elegir, de 10 mm de espesor.
Código |  | Unidad |  | Descripción |  | Rendimiento |  | Precio unitario | Importe
1 |  |  |  | Materiales
mt28mai010 |  | l |  | Mortero de revoco, aislante térmico y acústico, hidrófugo y transpirable, Thermocal "DBBLOK", compuesto de cal, perlita expandida, vermiculita exfoliada y microesferas huecas de vidrio, tipo GP CSIII W2 T1, según UNE-EN 998-1, densidad 455 kg/m³, calor específico 823 J/kgK y conductividad térmica 0,068 W/(mK); para aplicar mediante proyección mecánica. |  | 15 |  | 0.82 | 12.3
mt28mon030 |  | m |  | Junquillo de PVC. |  | 0.75 |  | 0.35 | 0.26
mt28mon050 |  | m |  | Perfil de PVC rígido para formación de aristas en revestimientos de mortero monocapa. |  | 1.25 |  | 0.37 | 0.46
mt28moi010 |  | kg |  | Mortero monocapa de cal, Ibercal Master 450 Thermo "DBBLOK", compuesto de cal hidráulica natural, cal hidratada de alto contenido en calcio, arena de sílice, calcitas cristalizadas, minerales ligeros, pigmentos inorgánicos y aditivos especiales, tipo OC CSII W2, según UNE-EN 998-1; para aplicar manualmente o mediante proyección mecánica, como acabado decorativo del revoco. |  | 9.5 |  | 0.79 | 7.51
[6 empty] | Subtotal materiales: |  |  | 20.53
2 |  |  |  | Mano de obra
mo039 |  | h |  | Oficial 1ª revocador. |  | 0.374 |  | 17.24 | 6.45
mo079 |  | h |  | Ayudante revocador. |  | 0.374 |  | 16.13 | 6.03
mo111 |  | h |  | Peón especializado revocador. |  | 0.323 |  | 16.58 | 5.36
[6 empty] | Subtotal mano de obra: |  |  | 17.84
3 |  |  |  | Costes directos complementarios
|  | % |  | Costes directos complementarios |  | 2 |  | 38.37 | 0.77
Coste de mantenimiento decenal: 1,96€ en los primeros 10 años. | [5 empty] | Costes directos (1+2+3): |  |  | 39.14
Referencia norma UNE y Título de la norma transposición de norma armonizada |  |  |  |  | Aplicabilidad(a) |  | Obligatoriedad(b) |  | Sistema(c)
UNE-EN 998-1:2010 |  |  |  |  | 162011 |  | 162012 |  | 4
Especificaciones de los morteros para albañilería. Parte 1: Morteros para revoco y enlucido.
(a) Fecha de aplicabilidad de la norma armonizada e inicio del período de coexistencia
(b) Fecha final del período de coexistencia / entrada en vigor marcado CE
(c) Sistema de evaluación y verificación de la constancia de las prestaciones