## Hoja 1
RAG054 | m² | Alicatado "GRESPANIA", sobre superficie soporte interior de mortero de cemento u hormigón.
Alicatado con baldosas cerámicas de gres porcelánico, estilo cemento, serie Skyline "GRESPANIA", acabado mate en color blanco, 22x90 cm y 10 mm de espesor, colocadas sobre una superficie soporte de mortero de cemento u hormigón en paramento interior, recibidas con adhesivo cementoso de uso exclusivo para interiores, Ci color gris, sin junta (separación entre baldosas entre 1,5 y 3 mm); con cantoneras de PVC.
Código |  |  | Unidad | Descripción |  | Rendimiento |  | Precio unitario | Importe
1 |  |  |  | Materiales
mt09mcr021a |  |  | kg | Adhesivo cementoso de uso exclusivo para interiores, Ci, color gris. |  | 6 |  | 0.22 | 1.32
mt19awa010 |  |  | m | Cantonera de PVC en esquinas alicatadas. |  | 0.5 |  | 1.32 | 0.66
mt19agp010aabh |  |  | m² | Baldosa cerámica de gres porcelánico, estilo cemento, serie Skyline "GRESPANIA", acabado mate en color blanco, 22x90 cm y 10 mm de espesor, capacidad de absorción de agua E<0,5%, grupo BIa, según UNE-EN 14411. |  | 1.05 |  | 52.77 | 55.41
mt09mcp020bE |  |  | kg | Mortero de juntas cementoso tipo L, color blanco, para juntas de hasta 3 mm, a base de cemento blanco de alta resistencia y aditivos especiales, para rejuntado de piezas cerámicas con grado de absorción medio-alto. |  | 0.5 |  | 1.62 | 0.81
[6 empty] | Subtotal materiales: |  |  | 58.2
2 |  |  |  | Mano de obra
mo024 |  |  | h | Oficial 1ª alicatador. |  | 0.35 |  | 18.89 | 6.61
mo062 |  |  | h | Ayudante alicatador. |  | 0.175 |  | 17.9 | 3.13
[6 empty] | Subtotal mano de obra: |  |  | 9.74
3 |  |  |  | Costes directos complementarios
|  |  | % | Costes directos complementarios |  | 2 |  | 67.94 | 1.36
Coste de mantenimiento decenal: 14,55€ en los primeros 10 años. | [5 empty] | Costes directos (1+2+3): |  |  | 69.3
Referencia norma UNE y Título de la norma transposición de norma armonizada |  |  |  |  | Aplicabilidad(a) |  | Obligatoriedad(b) |  | Sistema(c)
UNE-EN 12004:2008/A1:2012 |  |  |  |  | 142013 |  | 172013 |  | 3
Adhesivos para baldosas cerámicas. Requisitos, evaluación de la conformidad, clasificación y designación.
UNE-EN 14411:2013 |  |  |  |  | 172013 |  | 172014 |  | 3/4
Baldosas cerámicas. Definiciones, clasificación, características, evaluación de la conformidad y marcado.
(a) Fecha de aplicabilidad de la norma armonizada e inicio del período de coexistencia
(b) Fecha final del período de coexistencia / entrada en vigor marcado CE
(c) Sistema de evaluación y verificación de la constancia de las prestaciones