## Hoja 1
RBL025 | m² |  | Capa de mortero natural de cal sin aditivos sobre paramento interior.
Capa de mortero natural de cal sin aditivos, tipo GP CSII W0, según UNE-EN 998-1, color blanco, de 15 mm de espesor, maestreado, con acabado fratasado, aplicado manualmente, sobre paramento interior de fábrica cerámica, vertical, de hasta 3 m de altura. Incluso junquillos de PVC, para formación de juntas y malla de fibra de vidrio antiálcalis en los cambios de material y en los frentes de forjado, para evitar fisuras. El precio incluye la protección de los elementos del entorno que puedan verse afectados durante los trabajos y la resolución de puntos singulares.
Código |  | Unidad |  | Descripción | Rendimiento |  |  | Precio unitario | Importe
1 |  |  |  | Materiales
mt08aaa010a |  | m³ |  | Agua. | 0.005 |  |  | 1.5 | 0.01
mt28mco010b |  | kg |  | Mortero natural de cal sin aditivos, tipo GP CSII W0, según UNE-EN 998-1, para uso en interiores o en exteriores, de color blanco, compuesto por cal hidráulica natural tipo NHL 3,5, según UNE-EN 459-1, puzolanas y áridos seleccionados, suministrado en sacos. | 22.5 |  |  | 0.29 | 6.53
mt28mon040a |  | m² |  | Malla de fibra de vidrio, antiálcalis, de 10x10 mm de luz de malla, de 750 a 900 micras de espesor y de 200 a 250 g/m² de masa superficial, con 25 kp/cm² de resistencia a tracción, para armar morteros. | 0.21 |  |  | 2.41 | 0.51
mt28mon030 |  | m |  | Junquillo de PVC. | 1 |  |  | 0.35 | 0.35
[5 empty] | Subtotal materiales: |  |  |  | 7.4
2 |  |  |  | Equipo y maquinaria
mq06hor010 |  | h |  | Hormigonera eléctrica con una capacidad de amasado de 160 l. | 0.1 |  |  | 3.45 | 0.35
[5 empty] | Subtotal equipo y maquinaria: |  |  |  | 0.35
3 |  |  |  | Mano de obra
mo039 |  | h |  | Oficial 1ª revocador. | 0.431 |  |  | 23.97 | 10.33
mo111 |  | h |  | Peón especializado revocador. | 0.268 |  |  | 23.25 | 6.23
[5 empty] | Subtotal mano de obra: |  |  |  | 16.56
4 |  |  |  | Costes directos complementarios
|  | % |  | Costes directos complementarios | 2 |  |  | 24.31 | 0.49
[5 empty] | Costes directos (1+2+3+4): |  |  |  | 24.8
Referencia y título de la norma | [5 empty] | Aplicabilidad(a) | Obligatoriedad(b) |  | Sistema(c)
EN 998-1:2016 | [5 empty] | 1182020 | 1182020 |  | 4
Especificaciones de los morteros para albañilería. Parte 1: Morteros para revoco y enlucido.
(a) Fecha de aplicabilidad de la norma armonizada
(b) Fecha en que finaliza el período de coexistencia
(c) Sistema de evaluación y verificación de la constancia de las prestaciones