## Hoja 1
RQO030 | m² |  | Mortero monocapa fotocatalítico.
Revestimiento de paramentos exteriores con mortero monocapa para la impermeabilización y decoración de fachadas, tipo OC CSIII W2, según UNE-EN 998-1, acabado con árido proyectado, color blanco, a base de cemento fotocatalítico, descontaminante y autolimpiable, espesor 15 mm, aplicado manualmente, armado y reforzado con malla antiálcalis en los cambios de material y en los frentes de forjado.
Código |  | Unidad |  | Descripción |  | Rendimiento |  | Precio unitario | Importe
1 |  |  |  | Materiales
mt28mit060aa |  | kg |  | Mortero monocapa para la impermeabilización y decoración de fachadas, tipo OC CSIII W2, según UNE-EN 998-1, acabado con árido proyectado, color blanco, compuesto de cemento fotocatalítico, descontaminante y autolimpiable, aditivos, resinas sintéticas y cargas minerales. |  | 17 |  | 0.65 | 11.05
mt28mon040a |  | m² |  | Malla de fibra de vidrio, antiálcalis, de 10x10 mm de luz de malla, de 750 a 900 micras de espesor y de 200 a 250 g/m² de masa superficial, con 25 kp/cm² de resistencia a tracción, para armar morteros. |  | 0.21 |  | 2.41 | 0.51
mt28mon030 |  | m |  | Junquillo de PVC. |  | 0.75 |  | 0.35 | 0.26
mt28mon050 |  | m |  | Perfil de PVC rígido para formación de aristas en revestimientos de mortero monocapa. |  | 1.25 |  | 0.37 | 0.46
mt28mon020b |  | kg |  | Árido de mármol, procedente de machaqueo, para proyectar sobre mortero, de granulometría comprendida entre 5 y 9 mm. |  | 15 |  | 0.37 | 5.55
[6 empty] | Subtotal materiales: |  |  | 17.83
2 |  |  |  | Mano de obra
mo039 |  | h |  | Oficial 1ª revocador. |  | 0.38 |  | 23.1 | 8.78
mo111 |  | h |  | Peón especializado revocador. |  | 0.21 |  | 22.4 | 4.7
[6 empty] | Subtotal mano de obra: |  |  | 13.48
3 |  |  |  | Costes directos complementarios
|  | % |  | Costes directos complementarios |  | 4 |  | 31.31 | 1.25
Coste de mantenimiento decenal: 4,56€ en los primeros 10 años. | [5 empty] | Costes directos (1+2+3): |  |  | 32.56
Referencia y título de la norma |  |  |  |  | Aplicabilidad(a) |  | Obligatoriedad(b) |  | Sistema(c)
EN 998-1:2016 |  |  |  |  | 1182020 |  | 1182020 |  | 4
Especificaciones de los morteros para albañilería. Parte 1: Morteros para revoco y enlucido.
(a) Fecha de aplicabilidad de la norma armonizada
(b) Fecha en que finaliza el período de coexistencia
(c) Sistema de evaluación y verificación de la constancia de las prestaciones