## Hoja 1
UXG020 | m² |  | Solado de baldosas cerámicas "GRESPANIA".
Solado de baldosas cerámicas de gres porcelánico, estilo cemento, serie City "GRESPANIA", acabado antideslizante, color beige, 30x30 cm y 15 mm de espesor para exteriores, capacidad de absorción de agua E<0,5%, grupo BIa, resistencia al deslizamiento Rd>45, clase 3, recibidas con adhesivo cementoso mejorado, C2 color gris, y rejuntado con mortero de juntas cementoso mejorado, con absorción de agua reducida y resistencia elevada a la abrasión tipo CG 2 W A, color blanco, para juntas de 2 a 15 mm.
Código |  | Unidad |  | Descripción | Rendimiento |  |  | Precio unitario | Importe
1 |  |  |  | Materiales
mt10hmf011Bc |  | m³ |  | Hormigón no estructural HNE-20/P/20, fabricado en central. | 0.21 |  |  | 69.13 | 14.52
mt09mcr300b |  | m³ |  | Arena-cemento, sin aditivos, con 250 kg/m³ de cemento Portland CEM II/B-L 32,5 R y arena de cantera granítica, confeccionado en obra. | 0.04 |  |  | 60.05 | 2.4
mt09mcr021m |  | kg |  | Adhesivo cementoso mejorado, C2 según UNE-EN 12004, color gris. | 6 |  |  | 0.41 | 2.46
mt18bgg011as |  | m² |  | Baldosa cerámica de gres porcelánico, estilo cemento, serie City "GRESPANIA", acabado antideslizante, color beige, 30x30 cm y 15 mm de espesor, capacidad de absorción de agua E<0,5%, grupo BIa, según UNE-EN 14411, resistencia al deslizamiento Rd>45 según UNE 41901 EX, resbaladicidad clase 3 según CTE. | 1.05 |  |  | 41 | 43.05
mt09mcp020fE |  | kg |  | Mortero de juntas cementoso mejorado, con absorción de agua reducida y resistencia elevada a la abrasión tipo CG2 W A, según UNE-EN 13888, color blanco, para juntas de 2 a 15 mm, a base de cemento de alta resistencia, cuarzo, aditivos especiales, pigmentos y resinas sintéticas, para rejuntado de todo tipo de piezas cerámicas. | 0.05 |  |  | 0.78 | 0.04
[5 empty] | Subtotal materiales: |  |  |  | 62.47
2 |  |  |  | Equipo y maquinaria
mq04dua020b |  | h |  | Dumper de descarga frontal de 2 t de carga útil. | 0.032 |  |  | 9.27 | 0.3
mq06vib020 |  | h |  | Regla vibrante de 3 m. | 0.09 |  |  | 4.67 | 0.42
[5 empty] | Subtotal equipo y maquinaria: |  |  |  | 0.72
3 |  |  |  | Mano de obra
mo023 |  | h |  | Oficial 1ª solador. | 0.314 |  |  | 18.89 | 5.93
mo061 |  | h |  | Ayudante solador. | 0.314 |  |  | 17.9 | 5.62
mo087 |  | h |  | Ayudante construcción de obra civil. | 0.2 |  |  | 17.9 | 3.58
[5 empty] | Subtotal mano de obra: |  |  |  | 15.13
4 |  |  |  | Costes directos complementarios
|  | % |  | Costes directos complementarios | 2 |  |  | 78.32 | 1.57
Coste de mantenimiento decenal: 11,18€ en los primeros 10 años. |  |  |  |  | Costes directos (1+2+3+4): |  |  |  | 79.89
Referencia norma UNE y Título de la norma transposición de norma armonizada | [5 empty] | Aplicabilidad(a) | Obligatoriedad(b) |  | Sistema(c)
UNE-EN 12004:2008/A1:2012 | [5 empty] | 142013 | 172013 |  | 3
Adhesivos para baldosas cerámicas. Requisitos, evaluación de la conformidad, clasificación y designación.
UNE-EN 14411:2013 | [5 empty] | 172013 | 172014 |  | 3/4
Baldosas cerámicas. Definiciones, clasificación, características, evaluación de la conformidad y marcado.
(a) Fecha de aplicabilidad de la norma armonizada e inicio del período de coexistencia
(b) Fecha final del período de coexistencia / entrada en vigor marcado CE
(c) Sistema de evaluación y verificación de la constancia de las prestaciones