## Hoja 1
FBY019 | m² |  | Tabique de placas de yeso laminado, para grandes alturas. Sistema "KNAUF".
Tabique sencillo Oversize "KNAUF" (18+70+18)/450 (70) (1 alta dureza (DI) + 1 alta dureza (DI)), para grandes alturas, de 106 mm de espesor total, con nivel de calidad del acabado Q2, formado por una estructura simple de perfiles de chapa de acero galvanizado de 70 mm de anchura, a base de montantes (elementos verticales) separados 450 mm entre sí, con disposición normal "N" y canales (elementos horizontales), a la que se atornillan dos placas en total (una placa tipo alta dureza (DI) en una cara y una placa tipo alta dureza (DI) en la otra cara, todas de 18 mm de espesor). Incluso banda acústica de dilatación autoadhesiva "KNAUF"; anclajes de canales y montantes metálicos; tornillería para la fijación de las placas; cinta de papel con refuerzo metálico "KNAUF" y pasta de juntas Jointfiller F-1 GLS "KNAUF", cinta microperforada de papel "KNAUF". El precio incluye la resolución de encuentros y puntos singulares, pero no incluye el aislamiento a colocar entre los montantes.
Código |  | Unidad |  | Descripción |  | Rendimiento |  | Precio unitario | Importe
1 |  |  |  | Materiales
mt12pck020b |  | m |  | Banda acústica de dilatación, autoadhesiva, de espuma de poliuretano de celdas cerradas "KNAUF", de 3,2 mm de espesor y 50 mm de anchura, resistencia térmica 0,10 m²K/W, conductividad térmica 0,032 W/(mK). |  | 1.2 |  | 0.25 | 0.3
mt12osk020a |  | m |  | Canal 70/30 "KNAUF" de acero galvanizado Z1 (Z140), para sistema Oversize. Según UNE-EN 14195. |  | 0.7 |  | 1.68 | 1.18
mt12osk010a |  | m |  | Montante 70/38 "KNAUF" de acero galvanizado Z1 (Z140), para sistema Oversize. Según UNE-EN 14195. |  | 2.57 |  | 2.07 | 5.32
mt12ppk010hc |  | m² |  | Placa de yeso laminado DI / UNE-EN 520 - 900 / longitud / 18 / con los bordes longitudinales afinados, alta dureza "KNAUF"; Euroclase A2-s1, d0 de reacción al fuego, según UNE-EN 13501-1. |  | 2.1 |  | 8.94 | 18.77
mt12ptk010cc |  | Ud |  | Tornillo autoperforante TN "KNAUF" 3,5x25. |  | 38 |  | 0.01 | 0.38
mt12psg220 |  | Ud |  | Fijación compuesta por taco y tornillo 5x27. |  | 1.6 |  | 0.06 | 0.1
mt12pik010f |  | kg |  | Pasta de juntas Jointfiller F-1 GLS "KNAUF", Euroclase A2-s1, d0 de reacción al fuego, según UNE-EN 13501-1, rango de temperatura de trabajo de 5 a 30°C, para aplicación manual con cinta de juntas, según UNE-EN 13963. |  | 0.6 |  | 0.93 | 0.56
mt12pik010e |  | kg |  | Pasta de juntas Jointfiller 24H "KNAUF", Euroclase A2-s1, d0 de reacción al fuego, según UNE-EN 13501-1, rango de temperatura de trabajo de 5 a 30°C, para aplicación manual con cinta de juntas, según UNE-EN 13963. |  | 0.612 |  | 0.93 | 0.57
mt12pck010a |  | m |  | Cinta microperforada de papel "KNAUF" de 50 mm de anchura, según UNE-EN 13963. |  | 3.2 |  | 0.04 | 0.13
mt12pck010d |  | m |  | Cinta de papel con refuerzo metálico "KNAUF" de 52 mm de anchura, según UNE-EN 14353. |  | 0.3 |  | 0.42 | 0.13
[6 empty] | Subtotal materiales: |  |  | 27.44
2 |  |  |  | Mano de obra
mo053 |  | h |  | Oficial 1ª montador de prefabricados interiores. |  | 0.358 |  | 22.74 | 8.14
mo100 |  | h |  | Ayudante montador de prefabricados interiores. |  | 0.358 |  | 21.02 | 7.53
[6 empty] | Subtotal mano de obra: |  |  | 15.67
3 |  |  |  | Costes directos complementarios
|  | % |  | Costes directos complementarios |  | 2 |  | 43.11 | 0.86
Coste de mantenimiento decenal: 2,20€ en los primeros 10 años. | [5 empty] | Costes directos (1+2+3): |  |  | 43.97
Referencia y título de la norma |  |  |  |  | Aplicabilidad(a) |  | Obligatoriedad(b) |  | Sistema(c)
EN 14195:2005 |  |  |  |  | 112006 |  | 112007 |  | 3/4
Perfilería metálica para particiones, muros y techos en placas de yeso laminado. Definiciones requisitos y métodos de ensayo
EN 14195:2005/AC:2006 |  |  |  |  | 112007 |  | 112007
EN 520:2004+A1:2009 |  |  |  |  | 162010 |  | 1122010 |  | 3/4
Placas de yeso laminado. Definiciones, especificaciones y métodos de ensayo.
EN 13963:2005 |  |  |  |  | 132006 |  | 132007 |  | 3/4
Material de juntas para placas de yeso laminado. Definiciones, especificaciones y métodos de ensayo.
EN 13963:2005/AC:2006 |  |  |  |  | 112007 |  | 112007
EN 14353:2007+A1:2010 |  |  |  |  | 1112010 |  | 1112010 |  | 3/4
Guardavivos y perfiles metálicos para placas de yeso laminado. Definiciones, especificaciones y métodos de ensayo
(a) Fecha de aplicabilidad de la norma armonizada
(b) Fecha en que finaliza el período de coexistencia
(c) Sistema de evaluación y verificación de la constancia de las prestaciones