## Hoja 1
QAB121 | m² |  | Cubierta plana transitable, no ventilada, con tarima de composite (WPC) para exterior. Impermeabilización con láminas de EPDM, sobre soporte continuo de panel contralaminado de madera (CLT), aligerado, con aislamiento incorporado.
Cubierta plana transitable, no ventilada, con tarima de composite (WPC) para exterior, tipo convencional, pendiente del 1% al 5%, compuesta de: capa separadora bajo formación de pendientes: lámina de polietileno de alta densidad (PEAD/HDPE), de 0,75 mm de espesor y 705 g/m², (Euroclase E de reacción al fuego); formación de pendientes: hormigón ligero, de resistencia a compresión 1,5 MPa y 480 kg/m³ de densidad, premezclado con arcilla expandida de granulometría entre 3 y 9 mm, cemento gris y aditivos, con espesor medio de 3 cm; impermeabilización monocapa no adherida: lámina de caucho sintético EPDM de alta densidad, de 1,2 mm de espesor; capa separadora bajo protección: geotextil no tejido compuesto por fibras de poliéster unidas por agujeteado, (200 g/m²); capa de protección: tarima para exterior, formada por tablas macizas de madera tecnológica (WPC) con fibras de madera y polietileno, de 20x127x2440 mm, una cara vista con textura de madera, fijadas con sistema de fijación oculta, sobre rastreles de madera de pino, con clase de uso 4 según UNE-EN 335 de 35x45 mm, separados entre ellos 300 cm y fijados con tacos metálicos expansivos y tirafondos a capa de regularización de mortero de cemento, industrial, M-5 de 3 cm de espesor.
Código |  | Unidad |  | Descripción | Rendimiento |  |  | Precio unitario | Importe
1 |  |  |  | Materiales
mt15dan600a |  | m² |  | Lámina de polietileno de alta densidad (PEAD/HDPE), de 0,75 mm de espesor y 705 g/m², (Euroclase E de reacción al fuego). | 1.05 |  |  | 2.92 | 3.07
mt04lvc010c |  | Ud |  | Ladrillo cerámico hueco doble, para revestir, 24x11,5x9 cm, para uso en fábrica protegida (pieza P), densidad 780 kg/m³, según UNE-EN 771-1. | 3 |  |  | 0.13 | 0.39
mt10hlw020a |  | m³ |  | Hormigón ligero, de resistencia a compresión 1,5 MPa y 480 kg/m³ de densidad, premezclado con arcilla expandida de granulometría entre 3 y 9 mm, cemento gris y aditivos. | 0.03 |  |  | 210.9 | 6.33
mt16pea020b |  | m² |  | Panel rígido de poliestireno expandido, según UNE-EN 13163, mecanizado lateral recto, de 20 mm de espesor, resistencia térmica 0,55 m²K/W, conductividad térmica 0,036 W/(mK), para junta de dilatación. | 0.01 |  |  | 1.34 | 0.01
mt15dan610a |  | m² |  | Lámina de caucho sintético EPDM de alta densidad, de 1,2 mm de espesor, con resistencia al envejecimiento y a los rayos UV. | 1.1 |  |  | 9.58 | 10.54
mt15dan630a |  | l |  | Imprimación con base disolvente, para limpieza de solapes en láminas de caucho sintético EPDM de alta densidad. | 0.001 |  |  | 11.97 | 0.01
mt15dan620a |  | m |  | Cinta autoadhesiva, de caucho sintético EPDM, 76 mm de anchura y 0,75 mm de espesor, para sellado de solapes en láminas de caucho sintético EPDM de alta densidad. | 0.1 |  |  | 4.39 | 0.44
mt14gsa020ce |  | m² |  | Geotextil no tejido compuesto por fibras de poliéster unidas por agujeteado, con una resistencia a la tracción longitudinal de 1,63 kN/m, una resistencia a la tracción transversal de 2,08 kN/m, una apertura de cono al ensayo de perforación dinámica según UNE-EN ISO 13433 inferior a 27 mm, resistencia CBR a punzonamiento 0,4 kN y una masa superficial de 200 g/m², según UNE-EN 13252. | 1.05 |  |  | 0.57 | 0.6
mt09mor010c |  | m³ |  | Mortero de cemento CEM II/B-P 32,5 N tipo M-5, confeccionado en obra con 250 kg/m³ de cemento y una proporción en volumen 1/6. | 0.03 |  |  | 115.3 | 3.46
mt18mva015b |  | m |  | Rastrel de madera de pino, de 35x45 mm, tratada en autoclave, con clase de uso 4 según UNE-EN 335, para apoyo y fijación de las tarimas de exterior. | 3.5 |  |  | 1.63 | 5.71
mt18acc070 |  | m |  | Cinta bituminosa impermeabilizante, para atenuación acústica de los efectos sonoros en tarimas exteriores. | 3.5 |  |  | 0.89 | 3.12
mt18fmp010a |  | m² |  | Tablas macizas de madera tecnológica (WPC) con fibras de madera y polietileno, de 20x127x2440 mm, una cara vista con textura de madera y ranuras laterales, según UNE-EN 15534-4. | 1.05 |  |  | 56.44 | 59.26
mt18acc020 |  | Ud |  | Kit de ensamble para tarima exterior, compuesto por clip de acero inoxidable, en forma de omega, para el ensamblaje de las tablas, y tornillo de acero inoxidable, para fijación del clip al rastrel. | 20 |  |  | 0.34 | 6.8
mt18mva085a |  | Ud |  | Taco expansivo metálico y tirafondo, para fijación de rastreles o correas de madera sobre soporte base de hormigón. | 7 |  |  | 1.2 | 8.4
[5 empty] | Subtotal materiales: |  |  |  | 108.14
2 |  |  |  | Equipo y maquinaria
mq06hor010 |  | h |  | Hormigonera. | 0.021 |  |  | 1.68 | 0.04
[5 empty] | Subtotal equipo y maquinaria: |  |  |  | 0.04
3 |  |  |  | Mano de obra
mo020 |  | h |  | Oficial 1ª construcción. | 0.11 |  |  | 18.56 | 2.04
mo113 |  | h |  | Peón ordinario construcción. | 0.11 |  |  | 17.28 | 1.9
mo029 |  | h |  | Oficial 1ª aplicador de láminas impermeabilizantes. | 0.121 |  |  | 18.56 | 2.25
mo067 |  | h |  | Ayudante aplicador de láminas impermeabilizantes. | 0.121 |  |  | 17.53 | 2.12
mo017 |  | h |  | Oficial 1ª carpintero. | 0.552 |  |  | 18.86 | 10.41
mo058 |  | h |  | Ayudante carpintero. | 0.552 |  |  | 17.65 | 9.74
[5 empty] | Subtotal mano de obra: |  |  |  | 28.46
4 |  |  |  | Costes directos complementarios
|  | % |  | Costes directos complementarios | 2 |  |  | 136.64 | 2.73
[5 empty] | Costes directos (1+2+3+4): |  |  |  | 139.37
Referencia norma UNE y Título de la norma transposición de norma armonizada | [5 empty] | Aplicabilidad(a) | Obligatoriedad(b) |  | Sistema(c)
UNE-EN 771-1:2011/A1:2016 | [5 empty] | 1062016 | 1062017 |  | 2+/4
Especificaciones de piezas para fábrica de albañilería. Parte 1: Piezas de arcilla cocida
UNE-EN 13163:2013/A1:2015 | [5 empty] | 1072015 | 1072016 |  | 1/3/4
Productos aislantes térmicos para aplicaciones en la edificación. Productos manufacturados de poliestireno expandido (EPS). Especificación.
UNE-EN 13252:2001 | [5 empty] | 1102001 | 1102002 |  | 2+/4
Geotextiles y productos relacionados. Requisitos para su uso en sistemas de drenaje.
UNE-EN 13252:2001/A1:2005 | [5 empty] | 162006 | 162007
(a) Fecha de aplicabilidad de la norma armonizada e inicio del período de coexistencia
(b) Fecha final del período de coexistencia / entrada en vigor marcado CE
(c) Sistema de evaluación y verificación de la constancia de las prestaciones