## Hoja 1
RBB021 | m² |  | Capa base de mortero de cemento, sobre soporte de hormigón.
Revestimiento de paramentos exteriores con enfoscado a buena vista de mortero industrial para enlucido en capa fina, tipo CR CSIV W2, según UNE-EN 998-1, color blanco, para la realización de la capa base en revestimientos continuos bicapa, acabado rugoso, espesor 15 mm, aplicado manualmente, armado y reforzado con malla antiálcalis en los cambios de material y en los frentes de forjado, aplicado sobre una capa de puente de adherencia, en aquellos lugares de su superficie donde presente deficiencias.
Código |  | Unidad |  | Descripción |  | Rendimiento |  | Precio unitario | Importe
1 |  |  |  | Materiales
mt28mop110b |  | kg |  | Puente de adherencia para incrementar la adherencia entre morteros a base de cemento y/o cal y soportes de hormigón, compuesto de resinas sintéticas, cargas minerales y aditivos orgánicos e inorgánicos. |  | 0.2 |  | 6.09 | 1.22
mt28mon210v |  | kg |  | Mortero industrial para enlucido en capa fina, tipo CR CSIV W2, según UNE-EN 998-1, color blanco, compuesto por cemento de alta resistencia, áridos seleccionados y otros aditivos, suministrado en sacos. |  | 12 |  | 0.22 | 2.64
mt28mon040a |  | m² |  | Malla de fibra de vidrio, antiálcalis, de 10x10 mm de luz de malla, de 750 a 900 micras de espesor y de 200 a 250 g/m² de masa superficial, con 25 kp/cm² de resistencia a tracción, para armar morteros. |  | 0.21 |  | 2.41 | 0.51
[6 empty] | Subtotal materiales: |  |  | 4.37
2 |  |  |  | Mano de obra
mo039 |  | h |  | Oficial 1ª revocador. |  | 0.308 |  | 17.54 | 5.4
mo111 |  | h |  | Peón especializado revocador. |  | 0.356 |  | 16.83 | 5.99
[6 empty] | Subtotal mano de obra: |  |  | 11.39
3 |  |  |  | Costes directos complementarios
|  | % |  | Costes directos complementarios |  | 2 |  | 15.76 | 0.32
Coste de mantenimiento decenal: 0,80€ en los primeros 10 años. | [5 empty] | Costes directos (1+2+3): |  |  | 16.08
Referencia norma UNE y Título de la norma transposición de norma armonizada |  |  |  |  | Aplicabilidad(a) |  | Obligatoriedad(b) |  | Sistema(c)
UNE-EN 998-1:2010 |  |  |  |  | 162011 |  | 162012 |  | 4
Especificaciones de los morteros para albañilería. Parte 1: Morteros para revoco y enlucido.
(a) Fecha de aplicabilidad de la norma armonizada e inicio del período de coexistencia
(b) Fecha final del período de coexistencia / entrada en vigor marcado CE
(c) Sistema de evaluación y verificación de la constancia de las prestaciones