## Hoja 1
MDB050 | m² |  | Pavimento deportivo de césped sintético para campo de rugby, sistema "COMPOSAN INDUSTRIAL Y TECNOLOGÍA".
Pavimento deportivo para campo de rugby, sistema "COMPOSAN INDUSTRIAL Y TECNOLOGÍA", formado por césped sintético, Compograss MD 60/8.2 (12.0), compuesto de mechones rectos monofilamento de 5/8" bicolor con forma de diamante, de fibra 100% polietileno resistente a los rayos UV, 12000 decitex, 400 micras de espesor, 6 hilos por mechón, tejidos sobre base de polipropileno reforzada con una capa de fieltro, con termofijado y sellado con látex, de 60 mm de altura de pelo, 62 mm de altura total de moqueta, 2886 g/m² y 8190 mechones/m², con líneas de juego de césped sintético, Compograss MD 60/8.2 Línea Blanca, color blanco, banda de unión de geotextil de polipropileno, Jointing Tape, de 300 mm de anchura y adhesivo de poliuretano bicomponente, lastrado con 20 kg/m² de árido silíceo, de granulometría comprendida entre 0,4 y 0,8 mm y 12 kg/m² de granza de caucho, de entre 0,8 y 2,5 mm. El precio no incluye la superficie base.
Código |  | Unidad |  | Descripción | Rendimiento | Precio unitario | Importe
1 |  |  |  | Materiales
mt47cit280k |  | m² |  | Césped sintético, Compograss MD 60/8.2 (12.0) "COMPOSAN INDUSTRIAL Y TECNOLOGÍA", compuesto de mechones rectos monofilamento de 5/8" bicolor con forma de diamante, de fibra 100% polietileno resistente a los rayos UV, 12000 decitex, 400 micras de espesor, 6 hilos por mechón, tejidos sobre base de polipropileno reforzada con una capa de fieltro, con termofijado y sellado con látex, de 60 mm de altura de pelo, 62 mm de altura total de moqueta, 2886 g/m² y 8190 mechones/m², suministrado en rollos. | 1 | 20.95 | 20.95
mt47cit285l |  | m² |  | Césped sintético, Compograss MD 60/8.2 Línea Blanca "COMPOSAN INDUSTRIAL Y TECNOLOGÍA", color blanco, suministrado en rollos, para líneas de juego. | 0.04 | 23.09 | 0.92
mt47cit260d |  | kg |  | Adhesivo de poliuretano bicomponente "COMPOSAN INDUSTRIAL Y TECNOLOGÍA". | 0.12 | 4.54 | 0.54
mt47cit250n |  | m |  | Banda de unión de geotextil de polipropileno, Jointing Tape, de 300 mm de anchura "COMPOSAN INDUSTRIAL Y TECNOLOGÍA", para campos de fútbol de césped sintético, suministrada en rollos. | 0.48 | 1.36 | 0.65
mt47cit004c |  | kg |  | Árido silíceo, de granulometría comprendida entre 0,4 y 0,8 mm "COMPOSAN INDUSTRIAL Y TECNOLOGÍA", suministrado en sacos. | 20 | 0.15 | 3
mt47cit270d |  | kg |  | Granza de caucho, de entre 0,8 y 2,5 mm "COMPOSAN INDUSTRIAL Y TECNOLOGÍA". | 12 | 0.46 | 5.52
[5 empty] | Subtotal materiales: |  | 31.58
2 |  |  |  | Equipo y maquinaria
mq07cel010 |  | h |  | Carretilla elevadora diesel de doble tracción de 8 t. | 0.003 | 28.06 | 0.08
mq11ext020 |  | h |  | Extendedora fibriladora para césped sintético. | 0.004 | 52.93 | 0.21
[5 empty] | Subtotal equipo y maquinaria: |  | 0.29
3 |  |  |  | Mano de obra
mo041 |  | h |  | Oficial 1ª construcción de obra civil. | 0.055 | 22.13 | 1.22
mo087 |  | h |  | Ayudante construcción de obra civil. | 0.055 | 21.02 | 1.16
[5 empty] | Subtotal mano de obra: |  | 2.38
4 |  |  |  | Costes directos complementarios
|  | % |  | Costes directos complementarios | 2 | 34.25 | 0.69
[5 empty] | Costes directos (1+2+3+4): |  | 34.94