## Hoja 1
MDR080 | m² |  | Revestimiento de pavimento deportivo, de resinas sintéticas, sistema "COMPOSAN INDUSTRIAL Y TECNOLOGÍA", para campo de hockey.
Revestimiento de pavimento deportivo, con acabado liso, abrasión Taber en seco < 0,1 g, Euroclase Bfl-s1 de reacción al fuego, según UNE-EN 13501-1, de 2 mm de espesor total aproximado, realizado sobre superficie soporte de hormigón, con el sistema Composport Hockey Plus Indoor "COMPOSAN INDUSTRIAL Y TECNOLOGÍA", apto para campo de hockey, en interiores, mediante la aplicación sucesiva de: una capa de imprimación de dos componentes Composport Hockey Imprimación "COMPOSAN INDUSTRIAL Y TECNOLOGÍA", incolora, a base de resinas epoxi (0,3 kg/m²); dos capas de mortero bicomponente, Composport Hockey Autonivelante "COMPOSAN INDUSTRIAL Y TECNOLOGÍA", a base de resinas de poliuretano, color a elegir (rendimiento aproximado de 0,5 kg/m² la primera capa y 1,5 kg/m² la segunda capa), dejando secar totalmente la primera capa antes de aplicar la segunda capa y una capa de sellado de pintura bicomponente, Composport Hockey Paint "COMPOSAN INDUSTRIAL Y TECNOLOGÍA", color a elegir, a base de resinas epoxi, filler y pigmentos (0,15 kg/m² cada capa). El precio no incluye la superficie soporte, la ejecución y el sellado de las juntas ni el marcado y ejecución de las líneas de juego.
Código |  | Unidad |  | Descripción | Rendimiento | Precio unitario | Importe
1 |  |  |  | Materiales
mt28com020a |  | kg |  | Imprimación de dos componentes Composport Hockey Imprimación "COMPOSAN INDUSTRIAL Y TECNOLOGÍA", incolora, a base de resinas epoxi. | 0.3 | 13.87 | 4.16
mt28com030a |  | kg |  | Mortero bicomponente, Composport Hockey Autonivelante "COMPOSAN INDUSTRIAL Y TECNOLOGÍA", a base de resinas de poliuretano, color a elegir. | 4 | 12.66 | 50.64
mt27pic090a |  | kg |  | Pintura bicomponente, Composport Hockey Paint "COMPOSAN INDUSTRIAL Y TECNOLOGÍA", color a elegir, a base de resinas epoxi, filler y pigmentos; para aplicar con rodillo o rastrillo de goma. | 0.15 | 34.6 | 5.19
[5 empty] | Subtotal materiales: |  | 59.99
2 |  |  |  | Mano de obra
mo020 |  | h |  | Oficial 1ª construcción. | 0.242 | 22.13 | 5.36
mo077 |  | h |  | Ayudante construcción. | 0.253 | 21.02 | 5.32
[5 empty] | Subtotal mano de obra: |  | 10.68
3 |  |  |  | Costes directos complementarios
|  | % |  | Costes directos complementarios | 2 | 70.67 | 1.41
[5 empty] | Costes directos (1+2+3): |  | 72.08