## Hoja 1
FCL010 | m |  | Dintel de fábrica armada de bloques en "U" de hormigón, cara vista.
Dintel de 20 cm de espesor, de fábrica armada de bloques en "U" CV de hormigón, lisos, color gris, 40x20x20 cm, resistencia normalizada R10 (10 N/mm²), recibidos con mortero de cemento industrial, color gris, M-7,5, suministrado a granel; con refuerzo de hormigón de relleno, HA-25/B/12/XC2, preparado en obra, vertido con medios manuales, y acero UNE-EN 10080 B 500 S, cuantía 4,3 kg/m; montaje y desmontaje de apeo compuesto por 2 puntales metálicos telescópicos, amortizables en 150 usos y tablones de madera de pino, amortizables en 10 usos. El precio incluye la elaboración de la ferralla (corte, doblado y conformado de elementos) en taller industrial y el montaje en el lugar definitivo de su colocación en obra.
Código |  | Unidad |  | Descripción | Rendimiento |  |  | Precio unitario | Importe
1 |  |  |  | Materiales
mt03bhp040ja |  | Ud |  | Bloque en "U" CV de hormigón, liso, color gris, 40x20x20 cm, resistencia normalizada R10 (10 N/mm²). Según UNE-EN 771-3. | 2.625 |  |  | 2.03 | 5.33
mt09mif010db |  | t |  | Mortero industrial para albañilería, de cemento, color gris, categoría M-7,5 (resistencia a compresión 7,5 N/mm²), suministrado a granel, según UNE-EN 998-2. | 0.001 |  |  | 53.9 | 0.05
mt08aaa010a |  | m³ |  | Agua. | 0.009 |  |  | 1.5 | 0.01
mt07aco010c |  | kg |  | Ferralla elaborada en taller industrial con acero en barras corrugadas, UNE-EN 10080 B 500 S, de varios diámetros. | 4.3 |  |  | 1.6 | 6.88
mt08var050 |  | kg |  | Alambre galvanizado para atar, de 1,30 mm de diámetro. | 0.099 |  |  | 1.5 | 0.15
mt08cem011a |  | kg |  | Cemento Portland CEM II/B-L 32,5 R, color gris, en sacos, según UNE-EN 197-1. | 11.678 |  |  | 0.1 | 1.17
mt01arg006 |  | t |  | Arena de cantera, para hormigón preparado en obra. | 0.016 |  |  | 17.5 | 0.28
mt01arg007b |  | t |  | Árido grueso homogeneizado, de tamaño máximo 12 mm. | 0.032 |  |  | 16.64 | 0.53
mt50spa050m |  | m³ |  | Tablón de madera de pino, dimensiones 20x7,2 cm. | 0.003 |  |  | 439.2 | 1.32
mt50spa101 |  | kg |  | Clavos de acero. | 0.05 |  |  | 1.87 | 0.09
mt50spa081a |  | Ud |  | Puntal metálico telescópico, de hasta 3 m de altura. | 0.013 |  |  | 19.25 | 0.25
[5 empty] | Subtotal materiales: |  |  |  | 16.06
2 |  |  |  | Equipo y maquinaria
mq06hor010 |  | h |  | Hormigonera eléctrica con una capacidad de amasado de 160 l. | 0.016 |  |  | 3.45 | 0.06
mq06mms010 |  | h |  | Mezclador continuo con silo, para mortero industrial en seco, suministrado a granel. | 0.021 |  |  | 1.94 | 0.04
[5 empty] | Subtotal equipo y maquinaria: |  |  |  | 0.1
3 |  |  |  | Mano de obra
mo021 |  | h |  | Oficial 1ª construcción en trabajos de albañilería. | 0.143 |  |  | 22.13 | 3.16
mo114 |  | h |  | Peón ordinario construcción en trabajos de albañilería. | 0.143 |  |  | 20.78 | 2.97
mo043 |  | h |  | Oficial 1ª ferrallista. | 0.073 |  |  | 23.03 | 1.68
mo090 |  | h |  | Ayudante ferrallista. | 0.073 |  |  | 21.86 | 1.6
[5 empty] | Subtotal mano de obra: |  |  |  | 9.41
4 |  |  |  | Costes directos complementarios
|  | % |  | Costes directos complementarios | 2 |  |  | 25.57 | 0.51
Coste de mantenimiento decenal: 0,78€ en los primeros 10 años. |  |  |  |  | Costes directos (1+2+3+4): |  |  |  | 26.08
Referencia y título de la norma | [5 empty] | Aplicabilidad(a) | Obligatoriedad(b) |  | Sistema(c)
EN 771-3:2011+A1:2015 | [5 empty] | 1062020 | 1062020 |  | 2+/4
Especificaciones de piezas para fábrica de albañilería. Parte 3: Bloques de hormigón (áridos densos y ligeros).
EN 998-2:2016 | [5 empty] | 1182020 | 1182020 |  | 2+/4
Especificaciones de los morteros para albañilería. Parte 2: Morteros para albañilería
EN 197-1:2011 | [5 empty] | 172012 | 172013 |  | 1+
Cemento. Parte 1: Composición, especificaciones y criterios de conformidad de los cementos comunes.
(a) Fecha de aplicabilidad de la norma armonizada
(b) Fecha en que finaliza el período de coexistencia
(c) Sistema de evaluación y verificación de la constancia de las prestaciones