## Hoja 1
FFZ030 | m² |  | Hoja exterior de fachada de dos hojas, de fábrica de bloque cerámico aligerado para revestir.
Hoja exterior de fachada de dos hojas, de 24 cm de espesor, de fábrica de bloque cerámico aligerado machihembrado, 30x19x24 cm, para revestir, con juntas horizontales de 10 mm de espesor, junta rehundida, recibida con mortero de cemento industrial, color gris, M-5, suministrado a granel. Dintel de fábrica armada de bloques en "U" cerámicos aligerados, macizado de hormigón de relleno, HA-25/B/12/XC2, preparado en obra; montaje y desmontaje de apeo. Revestimiento de los frentes de forjado con plaquetas cerámicas aligeradas y de los frentes de pilares con bloques cortados, colocados con el mismo mortero utilizado en el recibido de la fábrica.
Código |  | Unidad |  | Descripción | Rendimiento |  |  | Precio unitario | Importe
1 |  |  |  | Materiales
mt02btr020cA |  | Ud |  | Bloque cerámico aligerado machihembrado, 30x19x24 cm, para revestir, para uso en fábrica protegida (pieza P), densidad 859 kg/m³; con el precio incrementado el 20% en concepto de piezas especiales. Según UNE-EN 771-1. | 18 |  |  | 0.95 | 17.1
mt08aaa010a |  | m³ |  | Agua. | 0.01 |  |  | 1.5 | 0.02
mt09mif010cb |  | t |  | Mortero industrial para albañilería, de cemento, color gris, categoría M-5 (resistencia a compresión 5 N/mm²), suministrado a granel, según UNE-EN 998-2. | 0.024 |  |  | 50.2 | 1.2
mt07aco010c |  | kg |  | Ferralla elaborada en taller industrial con acero en barras corrugadas, UNE-EN 10080 B 500 S, de varios diámetros. | 0.7 |  |  | 1.6 | 1.12
mt08cem011a |  | kg |  | Cemento Portland CEM II/B-L 32,5 R, color gris, en sacos, según UNE-EN 197-1. | 4.217 |  |  | 0.1 | 0.42
mt01arg006 |  | t |  | Arena de cantera, para hormigón preparado en obra. | 0.006 |  |  | 17.5 | 0.11
mt01arg007b |  | t |  | Árido grueso homogeneizado, de tamaño máximo 12 mm. | 0.011 |  |  | 16.64 | 0.18
mt02btr025a |  | Ud |  | Plaqueta cerámica aligerada machihembrada, 30x19x4,8 cm, para revestir, para uso en fábrica protegida (pieza P), densidad 485 kg/m³. Según UNE-EN 771-1. | 2 |  |  | 0.25 | 0.5
mt50spa050m |  | m³ |  | Tablón de madera de pino, dimensiones 20x7,2 cm. | 0.001 |  |  | 439.2 | 0.44
mt50spa081a |  | Ud |  | Puntal metálico telescópico, de hasta 3 m de altura. | 0.003 |  |  | 19.25 | 0.06
mt50spa101 |  | kg |  | Clavos de acero. | 0.011 |  |  | 1.87 | 0.02
[5 empty] | Subtotal materiales: |  |  |  | 21.17
2 |  |  |  | Equipo y maquinaria
mq06mms010 |  | h |  | Mezclador continuo con silo, para mortero industrial en seco, suministrado a granel. | 0.086 |  |  | 1.94 | 0.17
[5 empty] | Subtotal equipo y maquinaria: |  |  |  | 0.17
3 |  |  |  | Mano de obra
mo021 |  | h |  | Oficial 1ª construcción en trabajos de albañilería. | 0.531 |  |  | 22.13 | 11.75
mo114 |  | h |  | Peón ordinario construcción en trabajos de albañilería. | 0.33 |  |  | 20.78 | 6.86
[5 empty] | Subtotal mano de obra: |  |  |  | 18.61
4 |  |  |  | Costes directos complementarios
|  | % |  | Costes directos complementarios | 3 |  |  | 39.95 | 1.2
Coste de mantenimiento decenal: 2,06€ en los primeros 10 años. |  |  |  |  | Costes directos (1+2+3+4): |  |  |  | 41.15
Referencia y título de la norma | [5 empty] | Aplicabilidad(a) | Obligatoriedad(b) |  | Sistema(c)
EN 771-1:2011+A1:2015 | [5 empty] | 1062020 | 1062020 |  | 2+/4
Especificaciones de piezas para fábrica de albañilería. Parte 1: Piezas de arcilla cocida.
EN 998-2:2016 | [5 empty] | 1182020 | 1182020 |  | 2+/4
Especificaciones de los morteros para albañilería. Parte 2: Morteros para albañilería
EN 197-1:2011 | [5 empty] | 172012 | 172013 |  | 1+
Cemento. Parte 1: Composición, especificaciones y criterios de conformidad de los cementos comunes.
(a) Fecha de aplicabilidad de la norma armonizada
(b) Fecha en que finaliza el período de coexistencia
(c) Sistema de evaluación y verificación de la constancia de las prestaciones