## Hoja 1
FSM044 | m² |  | Refuerzo para sistema ETICS "BAUMIT" de aislamiento térmico por el exterior de fachadas.
Capa adicional de refuerzo para el sistema OpenSystem "BAUMIT", con ETE 09/0256, mediante la aplicación de una capa de mortero de 3 mm de espesor mínimo, realizada con mortero adhesivo OpenContact "BAUMIT", de color blanco, aplicado manualmente, armado con malla de fibra de vidrio antiálcalis, StarTex 145 "BAUMIT", de 4x4 mm de luz de malla, de 145 g/m² de masa superficial y 0,5 mm de espesor, solapada 10 cm; aplicada en zonas susceptibles de impacto desde el arranque del sistema, sobre la capa de regularización y antes de la aplicación de la imprimación. El precio incluye la ejecución de remates en los encuentros con paramentos y revestimientos u otros elementos recibidos en su superficie.
Código |  | Unidad |  | Descripción | Rendimiento | Precio unitario | Importe
1 |  |  |  | Materiales
mt28bau060a |  | kg |  | Mortero adhesivo OpenContact "BAUMIT", de color blanco, compuesto por cemento blanco, ligantes orgánicos, fibras, árido de 0,6 mm de tamaño máximo y aditivos, permeable al vapor de agua, con resistencia a las sales, para aplicar con llana, para adherir y reforzar los paneles aislantes, y como capa base, previo amasado con agua. | 4.5 | 1.21 | 5.45
mt28bau100a |  | m² |  | Malla de fibra de vidrio antiálcalis, StarTex 145 "BAUMIT", de 4x4 mm de luz de malla, de 145 g/m² de masa superficial, 0,5 mm de espesor y de 0,1x50 m, con 2000 N/50 mm de resistencia a tracción, para armar morteros. | 1.1 | 1.59 | 1.75
[5 empty] | Subtotal materiales: |  | 7.2
2 |  |  |  | Mano de obra
mo039 |  | h |  | Oficial 1ª revocador. | 0.12 | 22.13 | 2.66
mo079 |  | h |  | Ayudante revocador. | 0.12 | 21.02 | 2.52
[5 empty] | Subtotal mano de obra: |  | 5.18
3 |  |  |  | Costes directos complementarios
|  | % |  | Costes directos complementarios | 2 | 12.38 | 0.25
Coste de mantenimiento decenal: 0,63€ en los primeros 10 años. |  |  |  |  | Costes directos (1+2+3): |  | 12.63