## Hoja 1
NAF050 | m² |  | Aislamiento térmico por el exterior en muro cortina.
Aislamiento térmico por el exterior en muro cortina, con panel rígido de lana mineral, según UNE-EN 13162, no revestido de doble densidad, de 40 mm de espesor, resistencia térmica 1,15 m²K/W, conductividad térmica 0,034 W/(mK). Colocación en obra: a tope, con fijaciones mecánicas. Incluso cinta autoadhesiva para sellado de juntas.
Código |  | Unidad |  | Descripción |  | Rendimiento |  | Precio unitario | Importe
1 |  |  |  | Materiales
mt16lra020abj |  | m² |  | Panel rígido de lana mineral, según UNE-EN 13162, no revestido de doble densidad, de 40 mm de espesor, resistencia térmica 1,15 m²K/W, conductividad térmica 0,034 W/(mK), impermeable al agua de lluvia, Euroclase A1 de reacción al fuego según UNE-EN 13501-1, capacidad de absorción de agua a corto plazo <=1 kg/m² y factor de resistencia a la difusión del vapor de agua 1,3. |  | 1.05 |  | 15.28 | 16.04
mt16aaa020ea |  | Ud |  | Fijación mecánica para paneles aislantes de lana de roca, colocados directamente sobre la superficie soporte. |  | 8 |  | 0.15 | 1.2
mt16aaa030 |  | m |  | Cinta autoadhesiva para sellado de juntas. |  | 0.44 |  | 0.3 | 0.13
[6 empty] | Subtotal materiales: |  |  | 17.37
2 |  |  |  | Mano de obra
mo054 |  | h |  | Oficial 1ª montador de aislamientos. |  | 0.12 |  | 22.74 | 2.73
mo101 |  | h |  | Ayudante montador de aislamientos. |  | 0.12 |  | 21.02 | 2.52
[6 empty] | Subtotal mano de obra: |  |  | 5.25
3 |  |  |  | Costes directos complementarios
|  | % |  | Costes directos complementarios |  | 2 |  | 22.62 | 0.45
Coste de mantenimiento decenal: 0,46€ en los primeros 10 años. | [5 empty] | Costes directos (1+2+3): |  |  | 23.07
Referencia y título de la norma |  |  |  |  | Aplicabilidad(a) |  | Obligatoriedad(b) |  | Sistema(c)
EN 13162:2012+A1:2015 |  |  |  |  | 1072020 |  | 1072020 |  | 1/3/4
Productos aislantes térmicos para aplicaciones en la edificación. Productos manufacturados de lana mineral (MW). Especificación.
(a) Fecha de aplicabilidad de la norma armonizada
(b) Fecha en que finaliza el período de coexistencia
(c) Sistema de evaluación y verificación de la constancia de las prestaciones