## Hoja 1
NAK010 | m² | Aislamiento térmico horizontal de soleras en contacto con el terreno, con poliestireno extruido.
Aislamiento térmico horizontal de soleras en contacto con el terreno, formado por panel rígido de poliestireno extruido, de superficie lisa y mecanizado lateral a media madera, de 40 mm de espesor, resistencia a compresión >= 300 kPa, resistencia térmica 1,2 m²K/W, conductividad térmica 0,033 W/(mK), colocado a tope en la base de la solera, simplemente apoyado, cubierto con film de polietileno de 0,2 mm de espesor, preparado para recibir una solera de hormigón. Incluso cinta autoadhesiva para sellado de juntas.
Código |  | Unidad | Descripción |  |  |  | Rendimiento | Precio unitario | Importe
1 |  |  | Materiales
mt16pxa010aaq |  | m² | Panel rígido de poliestireno extruido, según UNE-EN 13164, de superficie lisa y mecanizado lateral a media madera, de 40 mm de espesor, resistencia a compresión >= 300 kPa, resistencia térmica 1,2 m²K/W, conductividad térmica 0,033 W/(mK), Euroclase E de reacción al fuego según UNE-EN 13501-1, con código de designación XPS-EN 13164-T1-CS(10/Y)300-DS(70,90)-DLT(2)5-CC(2/1,5/50)125-WL(T)0,7-WD(V)3-FTCD1. |  |  |  | 1.1 | 7.85 | 8.64
mt16png010d |  | m² | Film de polietileno de 0,2 mm de espesor y 184 g/m² de masa superficial. |  |  |  | 1.1 | 0.41 | 0.45
mt16aaa030 |  | m | Cinta autoadhesiva para sellado de juntas. |  |  |  | 0.4 | 0.3 | 0.12
[7 empty] | Subtotal materiales: |  | 9.21
2 |  |  | Mano de obra
mo054 |  | h | Oficial 1ª montador de aislamientos. |  |  |  | 0.15 | 22.74 | 3.41
mo101 |  | h | Ayudante montador de aislamientos. |  |  |  | 0.15 | 21.02 | 3.15
[7 empty] | Subtotal mano de obra: |  | 6.56
3 |  |  | Costes directos complementarios
|  | % | Costes directos complementarios |  |  |  | 2 | 15.77 | 0.32
[7 empty] | Costes directos (1+2+3): |  | 16.09
Referencia y título de la norma |  |  |  | Aplicabilidad(a) | Obligatoriedad(b) | Sistema(c)
EN 13164:2012+A1:2015 |  |  |  | 1072020 | 1072020 | 1/3/4
Productos aislantes térmicos para aplicaciones en la edificación. Productos manufacturados de poliestireno extruido (XPS). Especificación.
(a) Fecha de aplicabilidad de la norma armonizada
(b) Fecha en que finaliza el período de coexistencia
(c) Sistema de evaluación y verificación de la constancia de las prestaciones