## Hoja 1
NAL030 | m² | Aislamiento termoacústico de suelos flotantes, con poliestireno expandido.
Aislamiento termoacústico de suelos flotantes, formado por panel rígido de poliestireno expandido, según UNE-EN 13163, de superficie lisa y mecanizado lateral recto, de 40 mm de espesor, resistencia térmica 1,35 m²K/W, conductividad térmica 0,03 W/(mK), cubierto con film de polietileno de 0,2 mm de espesor y desolidarización perimetral realizada con el mismo material aislante. Colocación en obra: a tope, simplemente apoyado, preparado para recibir una base de pavimento de mortero u hormigón. Incluso cinta autoadhesiva para sellado de juntas.
Código |  | Unidad | Descripción |  | Rendimiento |  | Precio unitario | Importe
1 |  |  | Materiales
mt16pel060nmd |  | m² | Panel rígido de poliestireno expandido, según UNE-EN 13163, de superficie lisa y mecanizado lateral recto, de 40 mm de espesor, resistencia térmica 1,35 m²K/W, conductividad térmica 0,03 W/(mK), Euroclase E de reacción al fuego según UNE-EN 13501-1, con código de designación EPS-EN 13163-T3-L3-W2-S5-P10-TR200-DS(N)2-BS150-CS(10)100; proporcionando una reducción del nivel global de presión de ruido de impactos de 29 dB. |  | 1.1 |  | 6.2 | 6.82
mt16png010d |  | m² | Film de polietileno de 0,2 mm de espesor y 184 g/m² de masa superficial. |  | 1.1 |  | 0.41 | 0.45
mt16aaa030 |  | m | Cinta autoadhesiva para sellado de juntas. |  | 0.4 |  | 0.3 | 0.12
[5 empty] | Subtotal materiales: |  |  | 7.39
2 |  |  | Mano de obra
mo054 |  | h | Oficial 1ª montador de aislamientos. |  | 0.08 |  | 22.74 | 1.82
mo101 |  | h | Ayudante montador de aislamientos. |  | 0.08 |  | 21.02 | 1.68
[5 empty] | Subtotal mano de obra: |  |  | 3.5
3 |  |  | Costes directos complementarios
|  | % | Costes directos complementarios |  | 2 |  | 10.89 | 0.22
Coste de mantenimiento decenal: 1,01€ en los primeros 10 años. |  |  |  |  | Costes directos (1+2+3): |  |  | 11.11
Referencia y título de la norma |  |  |  | Aplicabilidad(a) |  | Obligatoriedad(b) |  | Sistema(c)
EN 13163:2012+A1:2015 |  |  |  | 1072020 |  | 1072020 |  | 1/3/4
Productos aislantes térmicos para aplicaciones en la edificación. Productos manufacturados de poliestireno expandido (EPS). Especificación.
(a) Fecha de aplicabilidad de la norma armonizada
(b) Fecha en que finaliza el período de coexistencia
(c) Sistema de evaluación y verificación de la constancia de las prestaciones