## Hoja 1
NBL031 | m² |  | Aislamiento acústico a ruido de impacto de suelos flotantes, con paneles de poliuretano.
Aislamiento acústico a ruido de impacto de suelos flotantes, formado por panel semirrígido de espuma de poliuretano, de 2000x1000 mm y 20 mm de espesor, resistencia a compresión 40 kPa, resistencia térmica 0,5 m²K/W, conductividad térmica 0,04 W/(mK), dispuesto a testa, cubierto con complejo de espuma de polietileno de alta densidad de 9 mm de espesor y desolidarización perimetral realizada con el mismo material aislante y banda de polietileno, de 5 mm de espesor y 20 cm de anchura, densidad 20 kg/m³; preparado para recibir una base de pavimento de mortero u hormigón. Incluso cinta viscoelástica autoadhesiva, para sellado de juntas.
Código |  | Unidad |  | Descripción | Rendimiento | Precio unitario | Importe
1 |  |  |  | Materiales
mt16puc010oi |  | m² |  | Panel semirrígido de espuma de poliuretano, de 2000x1000 mm y 20 mm de espesor, resistencia a compresión 40 kPa, resistencia térmica 0,5 m²K/W, conductividad térmica 0,04 W/(mK); proporcionando una reducción del nivel global de presión de ruido de impactos de 36 dB. | 1.2 | 10.05 | 12.06
mt16pnc020s |  | m² |  | Complejo de espuma de polietileno de alta densidad de 9 mm de espesor; proporcionando una reducción del nivel global de presión de ruido de impactos de 24 dB. | 1.05 | 4.49 | 4.71
mt16pnc030a |  | m |  | Banda de polietileno, de 5 mm de espesor y 20 cm de anchura, densidad 20 kg/m³, complemento para evitar puentes acústicos en encuentros verticales. | 1.05 | 0.35 | 0.37
mt16pnc010a |  | m |  | Cinta viscoelástica autoadhesiva, con autoprotección de aluminio, de 50 mm de anchura y de 1,5 mm de espesor, para sellado de juntas. | 0.1 | 0.8 | 0.08
[5 empty] | Subtotal materiales: |  | 17.22
2 |  |  |  | Mano de obra
mo054 |  | h |  | Oficial 1ª montador de aislamientos. | 0.08 | 22.74 | 1.82
mo101 |  | h |  | Ayudante montador de aislamientos. | 0.08 | 21.02 | 1.68
[5 empty] | Subtotal mano de obra: |  | 3.5
3 |  |  |  | Costes directos complementarios
|  | % |  | Costes directos complementarios | 2 | 20.72 | 0.41
Coste de mantenimiento decenal: 0,78€ en los primeros 10 años. |  |  |  |  | Costes directos (1+2+3): |  | 21.13