## Hoja 1
QTX180 | m² |  | Cubierta inclinada, sistema Tectum First "BMI".
Cubierta inclinada, sistema Tectum First "BMI", con una pendiente mínima del 37%, sobre soporte continuo de hormigón. IMPERMEABILIZACIÓN Y LÁMINA PARA EL CONTROL DEL VAPOR: freno de vapor, de polipropileno, con armadura, Vaporoll Vapotech 25 "BMI", de 120 g/m², de 16 m de espesor de aire equivalente frente a la difusión de vapor de agua, según UNE-EN 1931, estanqueidad al agua clase W1 según UNE-EN 1928, (Euroclase F de reacción al fuego, según UNE-EN 13501-1), con solapes; AISLAMIENTO TÉRMICO: panel de espuma de poliisocianurato, Clima First "BMI", según UNE-EN 13165, de superficie lisa y mecanizado lateral recto, revestido por una de sus caras con una lámina de aluminio y por la otra cara con un film impermeable, con solapes autoadhesivos, de 70 mm de espesor, a tope, con fijaciones mecánicas; COBERTURA: tejas cerámicas planas Klínker Virtus "BMI", acabado Rojo, 45,8x25,8 cm, sobre enrastrelado doble de rastreles de acero galvanizado R-20 "BMI", de 20 mm de anchura de alma, y 13,6 mm de longitud de cada ala y rastreles de acero galvanizado R-30 "BMI", de 30 mm de anchura de alma, y 15 mm de longitud de cada ala. Incluso grapas, cinta autoadhesiva Divoroll Tape "BMI" para sellado de juntas; fijaciones mecánicas para paneles aislantes de poliestireno expandido "BMI"; peine de alero "BMI" para evitar la entrada de hojas y pájaros sin obstaculizar la ventilación; tornillos rosca-chapa para la fijación de las tejas; adhesivo de sellado, Divoroll Sealing Compound MDE "BMI", para el sellado de perforaciones realizadas en coberturas de tejas sobre soporte de hormigón; banda impermeabilizante y transpirable de polipropileno, Figaroll Plus "BMI"; soportes de aluminio, "BMI"; rastrel de cumbrera "BMI" y ganchos de aluminio, "BMI". El precio no incluye la superficie soporte ni los puntos singulares de la cobertura.
Código |  | Unidad |  | Descripción |  | Rendimiento |  | Precio unitario | Importe
1 |  |  |  | Materiales
mt16pob010a |  | m² |  | Panel de espuma de poliisocianurato, Clima First "BMI", según UNE-EN 13165, de superficie lisa y mecanizado lateral recto, revestido por una de sus caras con una lámina de aluminio y por la otra cara con un film impermeable, con solapes autoadhesivos, de 70 mm de espesor, resistencia a compresión 150 kPa, resistencia térmica 3,05 m²K/W, conductividad térmica 0,023 W/(mK), Euroclase E de reacción al fuego según UNE-EN 13501-1. |  | 1.05 |  | 47.95 | 50.35
mt15pdb040a |  | m² |  | Freno de vapor, de polipropileno, con armadura, Vaporoll Vapotech 25 "BMI", de 120 g/m², de 16 m de espesor de aire equivalente frente a la difusión de vapor de agua, según UNE-EN 1931, estanqueidad al agua clase W1 según UNE-EN 1928, (Euroclase F de reacción al fuego, según UNE-EN 13501-1), con resistencia a los rayos UV de un mes, rango de temperatura de trabajo de -25 a 90°C, suministrado en rollos de 1,50x50 m, según UNE-EN 13984. |  | 1.1 |  | 1.24 | 1.36
mt15pdb100a |  | m |  | Cinta autoadhesiva Divoroll Tape "BMI", con adhesivo acrílico sin disolventes, con armadura y película de separación, de 0,27 mm de espesor y 60 mm de anchura, rango de temperatura de trabajo de -40 a 80°C, para la fijación y el sellado de láminas impermeabilizantes y para el control del vapor, suministrada en rollos de 25 m de longitud. |  | 0.6 |  | 0.73 | 0.44
mt13blb010a |  | m |  | Rastrel de acero galvanizado R-20 "BMI", de 20 mm de anchura de alma, y 13,6 mm de longitud de cada ala. |  | 2.5 |  | 1.82 | 4.55
mt13blb010b |  | m |  | Rastrel de acero galvanizado R-30 "BMI", de 30 mm de anchura de alma, y 15 mm de longitud de cada ala. |  | 2 |  | 2.46 | 4.92
mt16aam010b |  | Ud |  | Fijación mecánica para paneles aislantes de poliestireno expandido "BMI", colocados directamente sobre la superficie soporte de hormigón. |  | 4 |  | 0.5 | 2
mt13tpi010a |  | Ud |  | Teja cerámica plana Klínker Virtus "BMI", acabado Rojo, 45,8x25,8 cm, según UNE-EN 1304. |  | 11.5 |  | 2.63 | 30.25
mt13blb015a |  | Ud |  | Adhesivo de sellado, Divoroll Sealing Compound MDE "BMI". |  | 0.013 |  | 27 | 0.35
mt13tpi015a |  | Ud |  | Teja cerámica de ventilación "BMI", acabado Rojo, 45,8x25,8 cm, para tejas planas alicantinas Klínker Virtus, según UNE-EN 1304. |  | 0.1 |  | 28.71 | 2.87
mt13blb060b |  | Ud |  | Rejilla de acero inoxidable, para tejas cerámicas de ventilación Klínker Virtus "BMI". |  | 0.1 |  | 4.85 | 0.49
mt13blb030b |  | m |  | Peine de alero "BMI", acabado liso, de polietileno de alta densidad (HDPE), color rojo, de 70 mm de altura; para evitar la entrada de hojas y pájaros sin obstaculizar la ventilación en cubiertas inclinadas. |  | 0.1 |  | 1.3 | 0.13
mt13blb020a |  | m |  | Banda impermeabilizante y transpirable de polipropileno, Figaroll Plus "BMI", de 28 cm de anchura; para la impermeabilización de cumbreras. |  | 0.1 |  | 10 | 1
mt13blb070 |  | Ud |  | Soporte de aluminio, para la ejecución de puntos singulares en cubiertas inclinadas "BMI". |  | 0.2 |  | 1.32 | 0.26
mt13blb040 |  | m |  | Rastrel de cumbrera, de chapa galvanizada, para la sujeción de las tejas. |  | 0.1 |  | 4.12 | 0.41
mt13blb050 |  | Ud |  | Ganchos de aluminio, "BMI", para la fijación de las tejas en cubiertas inclinadas. |  | 0.2 |  | 0.55 | 0.11
mt13tpi011a |  | Ud |  | Caballete cerámico Triangular Plus "BMI", acabado Rojo, 45,5x24 cm, para tejas planas alicantinas Klínker Virtus, según UNE-EN 1304. |  | 0.2 |  | 11.6 | 2.32
mt13blw101 |  | Ud |  | Tornillo rosca-chapa para sujeción de tejas a rastrel. |  | 4.5 |  | 0.06 | 0.27
[6 empty] | Subtotal materiales: |  |  | 102.08
2 |  |  |  | Mano de obra
mo011 |  | h |  | Oficial 1ª montador. |  | 0.7 |  | 22.74 | 15.92
mo080 |  | h |  | Ayudante montador. |  | 0.7 |  | 21.02 | 14.71
[6 empty] | Subtotal mano de obra: |  |  | 30.63
3 |  |  |  | Costes directos complementarios
|  | % |  | Costes directos complementarios |  | 2 |  | 132.71 | 2.65
Coste de mantenimiento decenal: 21,31€ en los primeros 10 años. | [5 empty] | Costes directos (1+2+3): |  |  | 135.36
Referencia y título de la norma |  |  |  |  | Aplicabilidad(a) |  | Obligatoriedad(b) |  | Sistema(c)
EN 1304:2005 |  |  |  |  | 122006 |  | 122007 |  | 3/4
Tejas de arcilla cocida para colocación discontinua. Definiciones y especificaciones de producto.
(a) Fecha de aplicabilidad de la norma armonizada
(b) Fecha en que finaliza el período de coexistencia
(c) Sistema de evaluación y verificación de la constancia de las prestaciones