## Hoja 1
RBL030 | m² | Capa base de mortero natural de cal sin aditivos sobre paramento interior.
Capa base de revoco de mortero natural de cal sin aditivos, tipo GP CSII W1, según UNE-EN 998-1, de color Natural, de 15 mm de espesor, maestreado, con acabado fratasado, aplicado manualmente, sobre paramento interior de fábrica cerámica, vertical, de hasta 3 m de altura. Incluso junquillos de PVC, para formación de juntas. El precio incluye la protección de los elementos del entorno que puedan verse afectados durante los trabajos y la resolución de puntos singulares, pero no incluye la capa de terminación de mortero.
Código |  | Unidad | Descripción |  | Rendimiento |  | Precio unitario | Importe
1 |  |  | Materiales
mt08aaa010a |  | m³ | Agua. |  | 0.006 |  | 1.5 | 0.01
mt28mcu010ce |  | kg | Mortero natural de cal sin aditivos, tipo GP CSII W1, según UNE-EN 998-1, para uso en interiores o en exteriores, de color Natural, compuesto por cal hidratada en polvo CL 90-S, según UNE-EN 459-1, y áridos seleccionados con granulometría de hasta 3 mm de diámetro, sin pigmentación, suministrado en sacos. |  | 30 |  | 0.24 | 7.2
mt28mon030 |  | m | Junquillo de PVC. |  | 0.75 |  | 0.35 | 0.26
[5 empty] | Subtotal materiales: |  |  | 7.47
2 |  |  | Mano de obra
mo039 |  | h | Oficial 1ª revocador. |  | 0.431 |  | 22.13 | 9.54
mo111 |  | h | Peón especializado revocador. |  | 0.252 |  | 21.46 | 5.41
[5 empty] | Subtotal mano de obra: |  |  | 14.95
3 |  |  | Costes directos complementarios
|  | % | Costes directos complementarios |  | 2 |  | 22.42 | 0.45
Coste de mantenimiento decenal: 1,42€ en los primeros 10 años. |  |  |  |  | Costes directos (1+2+3): |  |  | 22.87
Referencia y título de la norma |  |  |  | Aplicabilidad(a) |  | Obligatoriedad(b) |  | Sistema(c)
EN 998-1:2016 |  |  |  | 1182020 |  | 1182020 |  | 4
Especificaciones de los morteros para albañilería. Parte 1: Morteros para revoco y enlucido.
(a) Fecha de aplicabilidad de la norma armonizada
(b) Fecha en que finaliza el período de coexistencia
(c) Sistema de evaluación y verificación de la constancia de las prestaciones