## Hoja 1
RSB020 | m² |  | Base de mortero autonivelante de cemento, de capa gruesa, fabricado en central.
Base para pavimento interior, de 40 mm de espesor, de mortero autonivelante, CT - C10 - F3 según UNE-EN 13813, vertido con mezcladora-bombeadora, sobre lámina de aislamiento para formación de suelo flotante; y posterior aplicación de agente filmógeno, (0,15 l/m²). Incluso banda de panel rígido de poliestireno expandido para la preparación de las juntas perimetrales de dilatación.
Código |  | Unidad |  | Descripción | Rendimiento |  |  | Precio unitario | Importe
1 |  |  |  | Materiales
mt16pea020a |  | m² |  | Panel rígido de poliestireno expandido, según UNE-EN 13163, mecanizado lateral recto, de 10 mm de espesor, resistencia térmica 0,25 m²K/W, conductividad térmica 0,036 W/(mK), para junta de dilatación. | 0.1 |  |  | 0.92 | 0.09
mt09mal010a |  | m³ |  | Mortero autonivelante, CT - C10 - F3 según UNE-EN 13813, a base de cemento, para espesores de 4 a 10 cm, usado en nivelación de pavimentos. | 0.04 |  |  | 64.99 | 2.6
mt08cur020a |  | l |  | Agente filmógeno, para el curado de hormigones y morteros. | 0.15 |  |  | 1.56 | 0.23
[5 empty] | Subtotal materiales: |  |  |  | 2.92
2 |  |  |  | Equipo y maquinaria
mq06pym020 |  | h |  | Mezcladora-bombeadora para morteros autonivelantes. | 0.08 |  |  | 10.91 | 0.87
[5 empty] | Subtotal equipo y maquinaria: |  |  |  | 0.87
3 |  |  |  | Mano de obra
mo031 |  | h |  | Oficial 1ª aplicador de mortero autonivelante. | 0.03 |  |  | 22.13 | 0.66
mo069 |  | h |  | Ayudante aplicador de mortero autonivelante. | 0.023 |  |  | 21.02 | 0.48
[5 empty] | Subtotal mano de obra: |  |  |  | 1.14
4 |  |  |  | Costes directos complementarios
|  | % |  | Costes directos complementarios | 2 |  |  | 4.93 | 0.1
Coste de mantenimiento decenal: 0,20€ en los primeros 10 años. |  |  |  |  | Costes directos (1+2+3+4): |  |  |  | 5.03
Referencia y título de la norma | [5 empty] | Aplicabilidad(a) | Obligatoriedad(b) |  | Sistema(c)
EN 13163:2012+A1:2015 | [5 empty] | 1072020 | 1072020 |  | 1/3/4
Productos aislantes térmicos para aplicaciones en la edificación. Productos manufacturados de poliestireno expandido (EPS). Especificación.
EN 13813:2002 | [5 empty] | 182003 | 182004 |  | 1/3/4
Mortero para recrecidos y acabados de suelos. Propiedades y requisitos.
(a) Fecha de aplicabilidad de la norma armonizada
(b) Fecha en que finaliza el período de coexistencia
(c) Sistema de evaluación y verificación de la constancia de las prestaciones