## Hoja 1
RSB060 | m² | Recrecido aligerado con encofrado no recuperable, sistema "CÁVITI".
Recrecido aligerado de hormigón armado de 5+5 cm de espesor, sobre encofrado perdido de piezas de polipropileno reciclado, C-5 "CÁVITI", de 580x400x50 mm, color negro, realizado con hormigón HA-25/B/12/XC2 fabricado en central, y malla electrosoldada ME 10x10 Ø 5-5 B 500 T 6x2,20 UNE-EN 10080 como armadura de reparto, colocada sobre separadores homologados en capa de compresión de 5 cm de espesor; con juntas de retracción de 5 mm de espesor, mediante corte con disco de diamante; apoyado todo ello sobre base de hormigón de limpieza. Incluso panel de poliestireno expandido de 30 mm de espesor, para la ejecución de juntas de dilatación. El precio no incluye la capa de hormigón de limpieza.
Código |  |  | Unidad | Descripción | Rendimiento |  |  | Precio unitario | Importe
1 |  |  |  | Materiales
mt07cav010aa |  |  | m² | Encofrado perdido de piezas de polipropileno reciclado, C-5 "CÁVITI", de 580x400x50 mm, color negro, para soleras ventiladas. | 1.05 |  |  | 7.83 | 8.22
mt08var050 |  |  | kg | Alambre galvanizado para atar, de 1,30 mm de diámetro. | 0.005 |  |  | 1.5 | 0.01
mt07ame010a |  |  | m² | Malla electrosoldada ME 10x10 Ø 5-5 B 500 T 6x2,20 UNE-EN 10080. | 1.1 |  |  | 5.04 | 5.54
mt10haf010ctmm |  |  | m³ | Hormigón HA-25/B/12/XC2, fabricado en central. | 0.055 |  |  | 90.2 | 4.96
mt07aco020m |  |  | Ud | Separador homologado para malla electrosoldada. | 1 |  |  | 0.09 | 0.09
mt16pea020c |  |  | m² | Panel rígido de poliestireno expandido, según UNE-EN 13163, mecanizado lateral recto, de 30 mm de espesor, resistencia térmica 0,8 m²K/W, conductividad térmica 0,036 W/(mK), para junta de dilatación. | 0.053 |  |  | 2.01 | 0.11
[5 empty] | Subtotal materiales: |  |  |  | 18.93
2 |  |  |  | Equipo y maquinaria
mq06vib020 |  |  | h | Regla vibrante de 3 m. | 0.082 |  |  | 5.23 | 0.43
mq06cor020 |  |  | h | Equipo para corte de juntas en soleras de hormigón. | 0.075 |  |  | 10.64 | 0.8
[5 empty] | Subtotal equipo y maquinaria: |  |  |  | 1.23
3 |  |  |  | Mano de obra
mo020 |  |  | h | Oficial 1ª construcción. | 0.021 |  |  | 22.13 | 0.46
mo077 |  |  | h | Ayudante construcción. | 0.059 |  |  | 21.02 | 1.24
mo043 |  |  | h | Oficial 1ª ferrallista. | 0.023 |  |  | 23.03 | 0.53
mo090 |  |  | h | Ayudante ferrallista. | 0.023 |  |  | 21.86 | 0.5
mo112 |  |  | h | Peón especializado construcción. | 0.1 |  |  | 21.12 | 2.11
[5 empty] | Subtotal mano de obra: |  |  |  | 4.84
4 |  |  |  | Costes directos complementarios
|  |  | % | Costes directos complementarios | 2 |  |  | 25 | 0.5
Coste de mantenimiento decenal: 2,04€ en los primeros 10 años. |  |  |  |  | Costes directos (1+2+3+4): |  |  |  | 25.5
Referencia y título de la norma | [5 empty] | Aplicabilidad(a) | Obligatoriedad(b) |  | Sistema(c)
EN 13163:2012+A1:2015 | [5 empty] | 1072020 | 1072020 |  | 1/3/4
Productos aislantes térmicos para aplicaciones en la edificación. Productos manufacturados de poliestireno expandido (EPS). Especificación.
(a) Fecha de aplicabilidad de la norma armonizada
(b) Fecha en que finaliza el período de coexistencia
(c) Sistema de evaluación y verificación de la constancia de las prestaciones