## Hoja 1
RSC100 | m² |  | Pavimento continuo interior decorativo de terrazo "in situ", con mortero a base de resina epoxi.
Pavimento continuo interior decorativo de terrazo "in situ", de 8 mm de espesor, resistencia al deslizamiento 35<Rd<=45, clase 2, realizado sobre superficie soporte de mortero de cemento o de hormigón. IMPRIMACIÓN: imprimación epoxi de dos componentes, sin disolventes, aplicada con rodillo, 0,5 kg/m². CAPA DE MORTERO: mortero epoxi de dos componentes, a base de resinas epoxi, cargas minerales y árido de mármol, de granulometría comprendida entre 3 y 8 mm, aplicado con llana, 31,75 kg/m². CAPA DE SELLADO: sellador, a base de polímeros elastoméricos, transparente, aplicado con abrillantadora, 0,15 l/m². El precio no incluye la superficie soporte ni la ejecución de las juntas.
Código |  | Unidad |  | Descripción | Rendimiento | Precio unitario | Importe
1 |  |  |  | Materiales
mt28mct010a |  | kg |  | Imprimación epoxi de dos componentes, sin disolventes, para mejorar la adherencia de los soportes de mortero de cemento y de hormigón, para aplicar con rodillo. | 0.5 | 14.78 | 7.39
mt28mct020a |  | kg |  | Mortero epoxi de dos componentes, a base de resinas epoxi, cargas minerales y árido de mármol, de granulometría comprendida entre 3 y 8 mm, para pavimentos continuos de terrazo "in situ", para aplicar con llana. | 31.75 | 3.74 | 118.75
mt28mct040a |  | l |  | Sellador, a base de polímeros elastoméricos, transparente, con resistencia al deslizamiento 35<Rd<=45 según UNE-EN 16165 y resbaladicidad clase 2 según CTE, para pavimentos continuos de terrazo "in situ", para aplicar con abrillantadora. | 0.15 | 38.7 | 5.81
[5 empty] | Subtotal materiales: |  | 131.95
2 |  |  |  | Equipo y maquinaria
mq08war151 |  | h |  | Pulidora de alta velocidad para pavimentos de terrazo "in situ", compuesta por platos giratorios a los que se acoplan una serie de muelas abrasivas diamantadas. | 0.4 | 4.15 | 1.66
mq08war156 |  | h |  | Abrillantadora de alta velocidad para pavimentos de terrazo "in situ", con plato de esponja sintética. | 0.3 | 7.5 | 2.25
[5 empty] | Subtotal equipo y maquinaria: |  | 3.91
3 |  |  |  | Mano de obra
mo020 |  | h |  | Oficial 1ª construcción. | 0.7 | 22.13 | 15.49
mo113 |  | h |  | Peón ordinario construcción. | 0.4 | 20.78 | 8.31
mo037 |  | h |  | Oficial 1ª pulidor de pavimentos. | 0.4 | 22.13 | 8.85
mo075 |  | h |  | Ayudante pulidor de pavimentos. | 0.3 | 21.02 | 6.31
[5 empty] | Subtotal mano de obra: |  | 38.96
4 |  |  |  | Costes directos complementarios
|  | % |  | Costes directos complementarios | 2 | 174.82 | 3.5
Coste de mantenimiento decenal: 16,05€ en los primeros 10 años. |  |  |  |  | Costes directos (1+2+3+4): |  | 178.32