## Hoja 1
RSI310 | m² |  | Revestimiento de pavimento industrial, sistema Ultratop "MAPEI SPAIN".
Revestimiento de pavimento industrial, de 10 mm de espesor, realizado sobre base de hormigón endurecido, con el sistema Ultratop "MAPEI SPAIN", apto para naves industriales, mediante la aplicación sucesiva de: imprimación bicomponente a base de resina epoxi, Primer SN "MAPEI SPAIN"; y mortero autonivelante de cemento Ultratop "MAPEI SPAIN", estándar, CT - C40 - F10 - A9, según UNE-EN 13813, Euroclase A2fl-s1 de reacción al fuego, según UNE-EN 13501-1. El precio no incluye la superficie soporte, la capa de acabado ni la ejecución y el sellado de las juntas.
Código |  | Unidad |  | Descripción |  | Rendimiento |  | Precio unitario | Importe
1 |  |  |  | Materiales
mt47adm010a |  | kg |  | Imprimación bicomponente a base de resina epoxi, Primer SN "MAPEI SPAIN". |  | 0.45 |  | 10.69 | 4.81
mt47adm070a |  | kg |  | Mortero autonivelante de cemento Ultratop "MAPEI SPAIN", estándar, CT - C40 - F10 - A9, según UNE-EN 13813, Euroclase A2fl-s1 de reacción al fuego, según UNE-EN 13501-1, según UNE-EN 13813. |  | 17 |  | 1.28 | 21.76
[6 empty] | Subtotal materiales: |  |  | 26.57
2 |  |  |  | Mano de obra
mo121 |  | h |  | Oficial 1ª aplicador de pavimentos industriales. |  | 0.23 |  | 22.13 | 5.09
mo122 |  | h |  | Ayudante aplicador de pavimentos industriales. |  | 0.23 |  | 21.02 | 4.83
[6 empty] | Subtotal mano de obra: |  |  | 9.92
3 |  |  |  | Costes directos complementarios
|  | % |  | Costes directos complementarios |  | 2 |  | 36.49 | 0.73
[6 empty] | Costes directos (1+2+3): |  |  | 37.22
Referencia y título de la norma |  |  |  |  | Aplicabilidad(a) |  | Obligatoriedad(b) |  | Sistema(c)
EN 13813:2002 |  |  |  |  | 182003 |  | 182004 |  | 1/3/4
Mortero para recrecidos y acabados de suelos. Propiedades y requisitos.
(a) Fecha de aplicabilidad de la norma armonizada
(b) Fecha en que finaliza el período de coexistencia
(c) Sistema de evaluación y verificación de la constancia de las prestaciones