## Hoja 1
FFY030 | m |  | Reparación de grieta en fábrica, mediante cosido con grapa metálica.
Reparación de grieta en fábrica de ladrillo cerámico mediante el cosido estático de la misma con grapas de acero UNE-EN 10080 B 500 S de 6 mm de diámetro y 30 cm de longitud, colocadas cada 20 cm en rozas previamente ejecutadas, cruzando transversalmente la grieta, recibidas con mortero reparador, reforzado con fibras, resistente a los sulfatos, de muy alta resistencia mecánica y retracción compensada, con una resistencia a compresión a 28 días mayor o igual a 40 N/mm² y un módulo de elasticidad mayor o igual a 17000 N/mm², clase R3, tipo CC, según UNE-EN 1504-3, Euroclase A1 de reacción al fuego, según UNE-EN 13501-1; previa preparación de la grieta.
Código |  | Unidad |  | Descripción | Rendimiento |  |  | Precio unitario | Importe
1 |  |  |  | Materiales
mt07aco010c |  | kg |  | Ferralla elaborada en taller industrial con acero en barras corrugadas, UNE-EN 10080 B 500 S, de varios diámetros. | 0.42 |  |  | 1.6 | 0.67
mt28mrp011h |  | kg |  | Mortero reparador, reforzado con fibras, resistente a los sulfatos, de muy alta resistencia mecánica y retracción compensada, con una resistencia a compresión a 28 días mayor o igual a 40 N/mm² y un módulo de elasticidad mayor o igual a 17000 N/mm², clase R3, tipo CC, según UNE-EN 1504-3, Euroclase A1 de reacción al fuego, según UNE-EN 13501-1, compuesto por cementos especiales, áridos seleccionados, aditivos y fibras, aplicado en espesores de hasta 35 mm en vertical y 75 mm en horizontal. | 2.12 |  |  | 0.69 | 1.46
[5 empty] | Subtotal materiales: |  |  |  | 2.13
2 |  |  |  | Equipo y maquinaria
mq08lch030 |  | h |  | Equipo de chorro de aire a presión. | 0.174 |  |  | 3.19 | 0.56
[5 empty] | Subtotal equipo y maquinaria: |  |  |  | 0.56
3 |  |  |  | Mano de obra
mo020 |  | h |  | Oficial 1ª construcción. | 0.736 |  |  | 22.13 | 16.29
mo113 |  | h |  | Peón ordinario construcción. | 0.736 |  |  | 20.78 | 15.29
[5 empty] | Subtotal mano de obra: |  |  |  | 31.58
4 |  |  |  | Costes directos complementarios
|  | % |  | Costes directos complementarios | 2 |  |  | 34.27 | 0.69
[5 empty] | Costes directos (1+2+3+4): |  |  |  | 34.96
Referencia y título de la norma | [5 empty] | Aplicabilidad(a) | Obligatoriedad(b) |  | Sistema(c)
EN 1504-3:2005 | [5 empty] | 1102010 | 112009 |  | 1/2+/3/4
Productos y sistemas para la protección y reparación de estructuras de hormigón — Parte 3: Reparación estructural y no estructural
(a) Fecha de aplicabilidad de la norma armonizada
(b) Fecha en que finaliza el período de coexistencia
(c) Sistema de evaluación y verificación de la constancia de las prestaciones